## BIOCHAR
| TRATAMIENTO | 1 | 2 | 3 | 4 | 5.1 | 5.2 | 5.3 | 6 | 7 | 8 | 9 | 10 | 11 |  | Concentración solución ácido cítrico |  |  |  | Concentración solución ácido cítrico |  |  |  | Concentración solución ácido cítrico
| TEMPERATURA [°C] | 190 | 190 | 190 | 210 | 210 | 210 | 210 | 210 | 230 | 230 | 230 | 230 | 230 |  | Tratamiento | Masa ácido cítrico [g] | Volumen solución [mL] | Concentración %P/V | Tratamiento | Masa ácido cítrico [g] | Volumen solución [mL] | Concentración %P/V | Tratamiento | Masa ácido cítrico [g] | Volumen solución [mL] | Concentración %P/V
| TIEMPO [h] | 0.5 | 1 | 2 | 0.5 | 1 | 1 | 1 | 2 | 0.5 | 1 | 2 | 3 | 4 |  | 1 | 10.0016 | 200 | 5.00 | 1 | 10.0006 | 200 | 5.00 | 1 | 10.006 | 200 | 5.00
| Presión [bar] | 13 | 13 | 13 | 20 | 20 | 20 | 20 | 20 | 30 | 30 | 30 | 30-31 | 30-31 |  | 2 | 10.0061 | 200 | 5.00 | 2 | 10.0058 | 200 | 5.00 | 2 | 10.0013 | 200 | 5.00
| Biomasa inicial [g] | 20.0083 | 20.0032 | 20.0055 | 20.0072 | 20.0089 | 20.0079 | 20.004 | 20.0042 | 20.004 | 20.0075 | 20.0043 | 20.008 | 20.0026 |  | 3 | 10.0068 | 200 | 5.00 | 3 | 10.0043 | 200 | 5.00 | 3 |  | 200 | 0.00
| Biomasa final [g] | 13.6155 | 13.5609 | 13.561 | 10.0543 | 10.5781 | 10.2478 | 10.7742 | 11.219 | 10.3451 | 11.3557 | 10.5481 | 10.7368 | 11.0895 |  | 4 | 10.0063 | 200 | 5.00 | 4 | 10.0013 | 200 | 5.00 | 4 | 10 | 200 | 5.00
| Rendimiento | 68.05 | 67.79 | 67.79 | 50.25 | 52.87 | 51.22 | 53.86 | 56.08 | 51.72 | 56.76 | 52.73 | 53.66 | 55.44 |  | 5 | 10.004 | 200 | 5.00 | 5 | 10.004 | 200 | 5.00 | 5 |  | 200 | 0.00
| Biomasa inicial [g] | 20.0012 | 20.0099 | 20.005 | 20.0084 | 20.0008 | 20.0008 | 20.0035 | 20.0022 | 20.0021 | 20.0138 | 20.0089 |  |  |  | 6 | 10.0013 | 200 | 5.00 | 6 | 10.0045 | 200 | 5.00 | 6 |  | 200 | 0.00
| Biomasa final [g] | 13.6806 | 13.2161 | 13.2781 | 10.2547 | 10.9532 | 10.924 | 10.7458 | 10.8264 | 10.6762 | 11.0666 | 11.0172 |  |  |  | 7 | 10 | 200 | 5.00 | 7 | 10.0101 | 200 | 5.00 | 7 |  | 200 | 5.00
| Rendimiento | 68.40 | 66.05 | 66.37 | 51.25 | 54.76 | 54.62 | 53.72 | 54.13 | 53.38 | 55.29 | 55.06 |  |  |  | 8 | 10.0015 | 200 | 5.00 | 8 | 10.0005 | 200 | 5.00 | 8 |  | 200 | 0.00
| Biomasa inicial [g] | 20.0014 | 20.0086 | 20.0041 | 20.0036 | 20.0024 | 20.0068 | 20.0051 | 20.009 | 20.0004 | 20.0034 | 20.005 |  |  |  | 9 | 10.0007 | 200 | 5.00 | 9 | 10.0025 | 200 | 5.00 | 9 | 10.0047 | 200 | 5.00
| Biomasa final [g] | 13.8382 | 13.7526 | 12.7745 | 10.8463 | 10.6832 | 10.4598 | 10.8793 | 11.1478 | 10.1162 | 10.9799 | 10.8973 |  |  |  | 10 | 10.0008 | 200 | 5.00 | 10 | 10.0094 | 200 | 5.00 | 10 |  | 200 | 0.00
| Rendimiento | 69.19 | 68.73 | 63.86 | 54.22 | 53.41 | 52.28 | 54.38 | 55.71 | 50.58 | 54.89 | 54.47 |  |  |  | 11 | 10.0092 | 200 | 5.00 | 11 | 10.0099 | 200 | 5.00 | 11 |  | 200 | 0.00
| PROMEDIO RENDIMIENTOS | 68.54 | 67.52 | 66.01 | 51.91 | 53.68 | 52.71 | 53.99 | 55.31 | 51.89 | 55.65 | 54.09 | 3.15 | 3.05
PRE-LAVADO | pH | 2.37 | 2.47 | 2.49 | 2.55 | 2.65 | 2.7 | 2.67 | 2.7 | 2.76 | 2.74 | 3.16 | 3.15 | 3.05
|  | 2.39 | 2.48 | 2.49 | 2.56 | 2.65 | 2.7 | 2.66 | 2.7 | 2.74 | 2.74 | 3.16 | 3.16 | 3.04
|  | 2.38 | 2.49 | 2.49 | 2.55 | 2.65 | 2.7 | 2.66 | 2.7 | 2.75 | 2.75 | 3.19 | 3.52 | 3.53
| CE (uSm/cm) | 3.58 | 3.7 | 3.49 | 2.9 | 2.49 | 2.4 | 2.46 | 2.68 | 3.15 | 3.15 | 3.6 | 3.52 | 3.53 |  |  | material sin capacidad de intercmabio cationico
|  | 3.58 | 3.71 | 3.49 | 2.91 | 2.49 | 2.4 | 2.45 | 2.68 | 3.15 | 3.13 | 3.62 | 3.52 | 3.53 |  |  | sustrato
POST-LAVADO |  | 3.59 | 3.71 | 3.49 | 2.9 | 2.49 | 2.41 | 2.37 | 2.64 | 3.15 | 3.15 | 3.59 | 6.08 | 6.66
| pH | 5.58 | 6.47 | 5.96 | 6.65 | 5.49 | 5.61 | 5.68 | 6.32 | 6.23 | 5.93 | 5.82 | 6.08 | 6.67 |  |  | arena
|  | 5.59 | 6.46 | 5.96 | 6.65 | 5.48 | 42 | 5.69 | 6.32 | 6.23 | 5.92 | 5.82 | 6.09 | 6.67 |  |  | arena lavada +perlita
|  | 5.59 | 6.46 | 5.96 | 6.6 | 5.48 | 5.61 | 5.69 | 6.32 | 6.24 | 5.93 | 5.82 | 50.3 | 70.1 |  |  | vermiculita |  |  |  |  | javier vega
| CE (uSm/cm) | 461 | 270 | 430 | 334 | 65.2 | 75.4 | 56.1 | 488 | 112.8 | 509 | 80.1 | 50.3 | 70.1 |  |  | volumen de la bolsa, litro - litro y medio
|  | 461 | 270 | 430 | 334 | 65.2 | 75.5 | 56.1 | 488 | 112.7 | 509 | 80.1 | 50.4 | 70.2 | [7 empty] | 0
|  | 461 | 270 | 430 | 335 | 65.2 | 75.4 | 56 | 489 | 112.7 | 509 | 80.1 | 0.0503 | 0.0701
| CE (dSm/m) 0,33-0,51 dSm/m <2dSm/m | 0.461 | 0.27 | 0.43 | 0.334 | 0.0652 | 0.0754 | 0.0561 | 0.488 | 0.1128 | 0.509 | 0.0801 | 0.0503 | 0.0701 |  |  | 50 | cm3
|  | 0.461 | 0.27 | 0.43 | 0.334 | 0.0652 | 0.0755 | 0.0561 | 0.488 | 0.1127 | 0.509 | 0.0801 | 0.0504 | 0.0702 |  |  | 7 | g
|  | 0.461 | 0.27 | 0.43 | 0.335 | 0.0652 | 0.0754 | 0.056 | 0.489 | 0.1127 | 0.509 | 0.0801
[5 empty] | JUEVES/SÁBADO |  |  |  |  | SÁBADO |  | VIERNES |  |  |  |  | 214.2857143 | cm3
4.285714286
tratamientos 2,5
7.5
20
en volumen de biocabronizado
replicas
medicion de salinización
[13 empty] | fertilizante |  |  |  | seguimiento de la conductividad E en el sustrato
[7 empty] | 1kg de lechuga fresca 50-70 g de materia seca | [5 empty] | biochar con fertilziantes cationico
[7 empty] | revisar las curvas de extracción | [5 empty] | cuanta cantidad de biochar necesaria para suplir
[7 empty] | 10 g de materia seca | [5 empty] | la cantidad que requiere (ej. Ca) para fertilizar |  |  |  | peso seco de la planta, peso fresco de la planta
[7 empty] | para 10 g d emateria seca de lechuga con fresco 200 g | [9 empty] | 3 materas para cada repetición
[7 empty] | serían 0,2g de Ca aprox | [5 empty] | desplazar eso para impregnar |  |  |  | 3 unidades experimental para cada repetición
[13 empty] | cationes competitivos para alcanzar la CIC |  |  |  | 30 materas en total de 1L
[13 empty] | revisión de la impregnación, |  |  |  | de las cuales 10 serían para cada uno de los tratamientos de biocarbonizados
[7 empty] | pasar esos % a g | [5 empty] | Cationes en biochar |  |  |  | arena solo
[7 empty] | 200 | [5 empty] | cuanto puede aportar el biocarbonizado en la |  |  |  | arena con fertilización mineral estos dos serían los controles
[13 empty] | nutrición |  |  |  | suelo como control
[7 empty] | eficiiencia en el uso de … | [5 empty] | limitación |  |  |  | Revisión de las variables SLA area foliar especifica
[7 empty] | eficiencia del biochar en el uso de los nutrientes | [9 empty] | calibrar una función
[7 empty] | indicador como aumento en la eficiencia en el uso de los fertilizantes | [9 empty] | revisar como el carbón puede afectar las
otro controlcon el biochar
60 materas
54

## BIOCHAR 2
Fase
|  |  | Sólida (Biochar) | [7 empty] | Líquida
Tratamiento | T [°C] | t [h] | Rendimiento [%] | pH post-lavado | CE [dS/m] | CIC [meq/100g] | Ca [%] | Mg [%] | K [%] | C/N | Furfural [mg/L] | Glucosa [mg/L] | Xilosa [mg/L]
1 | 190 | 0.5 | 68.54 | 5.58666 | 0.461 | 9.8 | 0.079 | 0.018 | 0.068 | 512 | 2.64 | 11.08 | 1.83
2 | 190 | 1 | 67.52 | 6.4633 | 0.27 | 18.7 | 0.067 | 0.014 | 0.32 | 322 | 1.78 | 11.81 | 1.44
3 | 190 | 2 | 66.01 | 5.96 | 0.43 | 26.4 | 0.147 | 0.032 | 0.314 | 318 | 3.2 | 8.75 | 1.07
4 | 210 | 0.5 | 51.91 | 6.63333 | 0.334333 | 12.3 | 0.045 | 0.013 | 0.118 | 312 | 1.91 | 5.27 | 1.96
5.1 | 210 | 1 | 53.68 | 5.49 | 0.0652 | 25.6 | 0.881 | 0.021 | 0.044 | 410
5.2 | 210 | 1 | 52.71 | 5.61 | 0.0755 | 26 | 0.193 | 0.044 | 0.062 | 322
5.3 | 210 | 1 | 53.99 | 5.69 | 0.0561 | 24 | 0.222 | 0.044 | 0.03 | 372 | 2.66 | 3.07 | 1.91
6 | 210 | 2 | 55.31 | 6.32 | 0.4888 | 24.8 | 0.115 | 0.024 | 0.179 | 473 | 1.29 | 0.61 | 2.43
7 | 230 | 0.5 | 51.89 | 6.23333 | 0.1127333 | 16.7 | 0.053 | 0.014 | 0.246 | 443 | 1.26 | 0 | 1.52
8 | 230 | 1 | 55.65 | 5.926666 | 0.509 | 27.1 | 0.158 | 0.022 | 0.26 | 291 | 0.71 | 0 | 1.23
9 | 230 | 2 | 54.09 | 5.82 | 0.0801 | 22.4 | 0.109 | 0.027 | 0.059 | 634 | 0.1 | 0 | 0.63

## FURFURAL
Curva de calibración FURFURAL
Área [x] | Concentración [y]
0.001 | 6.2106
0.004 | 25.3082
0.008 | 51.4186
0.016 | 91.6195
0.02 | 120.0316
0.024 | 154.5103
Estimación lineal | 6189.599058 | -0.4569885
m | 6189.599058
b | -0.4569885445
TRATAMIENTO | 0 | 1 | 2 | 3 | 4 | 5 | 6 | 7 | 8 | 9 | 10 | 11
TEMPERATURA [°C] | 60 | 190 | 190 | 190 | 210 | 210 | 210 | 230 | 230 | 230 | 230 | 230
TIEMPO [h] | 2 | 0.5 | 1 | 2 | 0.5 | 1 | 2 | 0.5 | 1 | 2 | 3 | 4
Áreas [mAU*min] | 3.376 | 816.866 | 551.756 | 990.823 | 589.761 | 821.912 | 397.641 | 390.523 | 219.654 | 598.81 | 349.975 | 383.904
Concentración sin dilución [mg/mL] | 0.0006 | 0.1320 | 0.0892 | 0.1602 | 0.0954 | 0.1329 | 0.0643 | 0.0632 | 0.0356 | 0.0968 | 0.0566 | 0.0621
Concentración final [mg/mL] | 0.0006 | 2.6410 | 1.7843 | 3.2031 | 1.9071 | 2.6573 | 1.2863 | 1.2633 | 0.7112 | 0.0968 | 0.0566 | 0.0621
Teniendo en cuenta:
Área = [furfural]*m+b
[furfural] = (Área - b) / m

## AZÚCARES
TRATAMIENTO | 0 | 1 | 2 | 3 | 4 | 5 | 6 | 7 | 8 | 9 | 10 | 11
TEMPERATURA [°C] | 60 | 190 | 190 | 190 | 210 | 210 | 210 | 230 | 230 | 230 | 230 | 230
TIEMPO [h] | 2 | 0.5 | 1 | 2 | 0.5 | 1 | 2 | 0.5 | 1 | 2 | 3 | 4
Áreas GLUCOSA [mAU*min] | 1143.623 | 63804.051 | 68013.186 | 50402.423 | 30364.292 | 17715.921 | 3561.095 | - | - | - | - | -
Concentración final GLUCOSA [mg/mL] | 0.188 | 11.0764 | 11.8078 | 8.7476 | 5.2656 | 3.0677 | 0.608 | - | - | - | - | -
TRATAMIENTO | 0 | 1 | 2 | 3 | 4 | 5 | 6 | 7 | 8 | 9 | 10 | 11
TEMPERATURA [°C] | 60 | 190 | 190 | 190 | 210 | 210 | 210 | 230 | 230 | 230 | 230 | 230
TIEMPO [h] | 2 | 0.5 | 1 | 2 | 0.5 | 1 | 2 | 0.5 | 1 | 2 | 3 | 4
Áreas XILOSA [mAU*min] | 7935.02 | 10131.196 | 7924.953 | 5855.767 | 10868.932 | 10544.535 | 13465.839 | 8366.012 | 6778.042 | 3423.341 | 3285.952 | 3565.164
Concentración final XILOSA [mg/mL] | 1.4399 | 1.832 | 1.4381 | 1.0687 | 1.9637 | 1.9057 | 2.4273 | 1.5168 | 1.2333 | 0.6344 | 0.6099 | 0.6597

## RESIDUOS VERDES
MUESTRA 1
| Rosa | Rosa seca | Clavel | Clavel seco | Residuos verdes de rosa |  | Residuos verdes de clavel
Temperatura [°C] | 230 |  |  |  | Temperatura [°C] | 230 | Temperatura [°C] | 230
Tiempo [h] | 1 |  |  |  | Tiempo [h] | 1 | Tiempo [h] | 1
Presion [bar] | 29-31 | 30 | 30-31 | 29-30 | Rendimiento [%] | 11.06 | Rendimiento [%] | 12.71
Masa inicial [g] | 30.01 | 20.009 | 30.0157 | 20.0019 | %Humedad inicial hoja | 73.58 | %Humedad inicial hoja | 83.98
Masa final [g] | 3.5471 | 11.5737 | 4.0487 | 10.5879 | %Humedad inicial tallo | 63.46 | %Humedad inicial tallo | 77.73
Rendimiento | 11.82 | 57.84 | 13.49 | 52.93 | pH | 5.65 | pH | 6.27
pH | 5.78 | 5.8 | 6.49 | 5.87 | CE [dS/m] | 0.759 | CE [dS/m] | 0.985
CE [uS/cm] | 802 | 1224 | 1068 | 3730 | Densidad aparente [g/mL] | 0.18 | Densidad aparente [g/mL] | 0.15
CE [dS/m] | 0.802 | 1.224 | 1.068 | 3.73
Densidad aparente [g/mL] | 0.1740333333 | 0.1226266667 | 0.1518375 | 0.13544375
[5 empty] | Residuos verdes de rosa secos |  | Residuos verdes de clavel secos
| MUESTRA 2 |  |  |  | Temperatura [°C] | 230 | Temperatura [°C] | 230
| Rosa | Rosa seca | Clavel | Clavel seco | Tiempo [h] | 1 | Tiempo [h] | 1
Temperatura [°C] | 230 |  |  |  | Rendimiento [%] | 55.28 | Rendimiento [%] | 52.08
Tiempo [h] | 1 |  |  |  | %Humedad inicial hoja | 73.58 | %Humedad inicial hoja | 73.58
Presion [bar] | 30-32 | 30-31 |  | 30-32 | %Humedad inicial tallo | 63.46 | %Humedad inicial tallo | 63.46
Masa inicial [g] | 30.0098 | 20.0098 | 30.0987 | 20.0045 | pH | 5.935 | pH | 5.965
Masa final [g] | 3.0885 | 10.5478 | 3.5897 | 10.2487 | CE [dS/m] | 1.313 | CE [dS/m] | 3.95
Rendimiento | 10.29 | 52.71 | 11.93 | 51.23 | Densidad aparente [g/mL] | 0.12 | Densidad aparente [g/mL] | 0.13
pH | 5.52 | 6.07 | 6.05 | 6.06
CE [uS/cm] | 716 | 1402 | 902 | 4170
CE [dS/m] | 0.716 | 1.402 | 0.902 | 4.17
Densidad aparente [g/mL] | 0.1826333333 | 0.123888 | 0.1417125 | 0.126345

## Hoja1
Muestra | Temperatura de esterificación [°C] | Tiempo de esterificación [h] | Área ésteres [cm2] | % de variación ésteres* | Área ácidos carboxilicos [cm2] | % de variación ácidos carboxilicos ** | Área hidroxilos [cm2] | % de variación hidroxilos
SM | - | - | 987.3 | - | 10.9 | - | 4298 | -
A1 | 110 | 1 | 740.7 | -25.0 | 128.5 | 1078.9 | 1797 | -58.2 | Celulosa | 47
A2 | 110 | 2 | 804.5 | -18.5 | 152.2 | 1296.3 | 2151 | -50.0 | Hemicelulosa | 13
A3 | 110 | 3 | 652.9 | -33.9 | 123 | 1028.4 | 1765 | -58.9 | Lignina | 13
B1 | 120 | 1 | 740.3 | -25.0 | 136.1 | 1148.6 | 1905 | -55.7 | Holocelulosa | 21.2
B2 | 120 | 2 | 697 | -29.4 | 119.9 | 1000.0 | 2070 | -51.8 | Cenizas | 2.8
B3 | 120 | 3 | 665.2 | -32.6 | 136.4 | 1151.4 | 1811 | -57.9 | Extractos | 3.1
C1 | 130 | 1 | 641.4 | -35.0 | 141 | 1193.6 | 2036 | -52.6 |  | 100.1
C2 | 130 | 2 | 745.3 | -24.5 | 200.5 | 1739.4 | 2164 | -49.7
C3 | 130 | 3 | 723.8 | -26.7 | 159.5 | 1363.3 | 1966 | -54.3
| Condiciones a evaluar Material sin modificar (SM) | Temperatura 1 (110°C) | Temperatura 2 (120°C)0 | Temperatura 3 (130°C)
| Tiempo de esterificación 1 (1h) | A1 | B1 | C1
| Tiempo de esterificación 2 (2h) | A2 | B2 | C2
| Tiempo de esterificación 3 (3h) | A3 | B3 | C3
|  |  | SM | A2
|  | Ajuste cinético | Pseudo-segundo orden
Cinética: ajuste a pseudo-segundo orden Predominancia de la quimisorción, debido a la interacción química entre el adsorbato y el adsorbente. División de la cinética: a. el adsorbato se adhiere a la superficie donde no hay este tipo de moléculas, minimizando la interacción adsorbato-adsorbato y favoreciendo la formación de una monocapa. b. a medida que la superficie se satura, ocurre un reordenamiento de las moléculas adsorbidas para optimizar la ocupación de los sitios disponibles.
|  | Tiempo de equilibrio [min] | 5 | 60